## Calcul U
Résistance thermique (R), Résistance à la diffusion de la vapeur d'eau (R') et U
Données | [8 empty] | Calculs
Composition du mur | Désignation des matériaux | λ (W/mK) | µ | Epaisseur (cm) | T (°C) | H.R. (%) | P de saturation (kN/m²) | P partielle (kN/m²) | Résistance thermique R (m²K/W) |  | Proportions par rapport à R totale (%) | Résistance à la diffusion de la vapeur d'eau R' (m) | Proportions par rapport à R' totale (%)
Intérieur |  |  |  |  | 25 | 80 | 3.19 | 2.552 | Ri | 0.12 | 1.777353
Matériau 1 | plâtre | 0.5 | 5 | 1 | [5 empty] | 0.02 | 0.2962255 | 0.05 | 0.2364066
Matériau 2 | béton | 2 | 75 | 20 | [5 empty] | 0.1 | 1.481128 | 15 | 70.92199
Matériau 3 | Neopor | 0.031 | 30 | 20 | [5 empty] | 6.451613 | 95.55662 | 6 | 28.36879
Matériau 4 | crépis | 0.5 | 10 | 1 | [5 empty] | 0.02 | 0.2962255 | 0.1 | 0.4728132
Matériau 5
Matériau 6
Matériau 7
Matériau 8
Matériau 9
Matériau 10
Extérieur |  |  |  |  | -10 | 90 | 0.28 | 0.252 | Re | 0.04 | 0.592451
|  | Somme : |  | 42 | [5 empty] | 6.751613 | 100 | 21.15 | 100
| champs à choisir et / ou à compléter* | [5 empty] | conditions climatiques sévères, par défaut (à changer si nécessaire)
*Matériau à encoder si non présent dans la liste |  | λ (W/mK) | µ
1 | [5 empty] | R = | 6.751613 | m²K/W |  |  | U = | 0.1481128 | W/m²K
2
3 | [5 empty] | R' = | 21.15 | m
4
| acier | 50 | 700000
| aggloméré (OSB) | 0.12 | 203
| aluminium | 203 | 700000
| béton | 2 | 75
| béton cellulaire 400kg/m³ | 0.11 | 8
| béton cellulaire 450kg/m³ | 0.12 | 8
| béton d'argex | 0.4 | 7
| bois léger (sapin, épicéa) | 0.14 | 35
| bois lourd (hêtre, chêne) | 0.2 | 35
| brique | 1 | 10
| briquette parement | 0.833 | 10
| Cellumat 300kg/m³ | 0.09 | 3
| Cellumat 600kg/m³ | 0.17 | 3
| Cogetherm | 0.133 | 15
| contreplaqué | 0.1 | 700
| crépis | 0.5 | 10
| cuivre | 324 | 5
| enduit de chaux | 0.7 | 7
| enduit de ciment | 0.8 | 25
| Gyproc | 0.21 | 8
| laine de bois (panneau) | 0.04 | 5
| laine de chanvre, lin | 0.06 | 1
| laine de verre / de roche | 0.04 | 1
| liège | 0.045 | 5
| mortier de chaux | 0.12 | 10
| mortier de ciment | 0.14 | 40
| Neopor | 0.031 | 30
| ouate de cellulose | 0.042 | 2
| paille | 0.05 | 1
| pierre lourde (granit) | 2.8 | 10000
| plâtre | 0.5 | 5
| polystyrène expansé | 0.035 | 30
| polystyrène extrudé | 0.032 | 35
| polyuréthane | 0.023 | 300
| roofing | 3 | 20000
| shiste, ardoise | 2.2 | 900
| verre cellulaire (plaque) | 0.057 | 1500000
vide
Note on B12: :

## Feuil2 (hidden)
(cfr diagramme de MOLLIER)
T° | T° sat (KN/m²)
-10 | 0.28
-9.5 | 0.29
-9 | 0.3
-8.5 | 0.315
-8 | 0.33 | épaisseur |  | t° |  | Pp | t° arrondie | Psat
-7.5 | 0.34 |  | Δt | 35 | ΔP | 2.3
-7 | 0.35 | 0 | ti | 25 | Pi | 2.552 | 25 | 3.19
-6.5 | 0.36 | 0 | tRi | 24.37793 | Pri | 2.552 | 24.5 | 3.09
-6 | 0.37 | 1 | t1 | 24.27425 | P1 | 2.546563 | 24.5 | 3.09
-5.5 | 0.385 | 21 | t2 | 23.75585 | P2 | 0.915357 | 24 | 2.99
-5 | 0.4 | 41 | t3 | -9.688963 | P3 | 0.2628747 | -9.5 | 0.29
-4.5 | 0.42 | 42 | t4 | -9.792642 | P4 | 0.252 | -10 | 0.28
-4 | 0.44 | 42 | t5 | -9.792642 | P5 | 0.252 | -10 | 0.28
-3.5 | 0.46 | 42 | t6 | -9.792642 | P6 | 0.252 | -10 | 0.28
-3 | 0.48 | 42 | t7 | -9.792642 | P7 | 0.252 | -10 | 0.28
-2.5 | 0.5 | 42 | t8 | -9.792642 | P8 | 0.252 | -10 | 0.28
-2 | 0.52 | 42 | t9 | -9.792642 | P9 | 0.252 | -10 | 0.28
-1.5 | 0.545 | 42 | t10 | -9.792642 | P10 | 0.252 | -10 | 0.28
-1 | 0.57 | 42 | tRe | -9.792642 | Pre | 0.252 | -10 | 0.28
-0.5 | 0.595 | 42 | te | -10 | Pe | 0.252 | -10 | 0.28
0 | 0.62
0.5 | 0.64
1 | 0.66
1.5 | 0.69
2 | 0.72
2.5 | 0.725
3 | 0.77
3.5 | 0.8
4 | 0.83
4.5 | 0.855
5 | 0.88
5.5 | 0.91
6 | 0.94
6.5 | 0.97
7 | 1
7.5 | 1.04
8 | 1.075
8.5 | 1.11
9 | 1.14
9.5 | 1.185
10 | 1.23
10.5 | 1.265
11 | 1.3
11.5 | 1.35
12 | 1.4
12.5 | 1.45
13 | 1.5
13.5 | 1.55
14 | 1.6
14.5 | 1.66
15 | 1.72
15.5 | 1.775
16 | 1.83
16.5 | 1.89
17 | 1.95
17.5 | 2.015
18 | 2.08
18.5 | 2.14
19 | 2.2
19.5 | 2.275
20 | 2.35
20.5 | 2.425
21 | 2.5
21.5 | 2.585
22 | 2.67
22.5 | 2.75
23 | 2.83
23.5 | 2.91
24 | 2.99
24.5 | 3.09
25 | 3.19

## Courbes de pression
Le phénomène de condensation se produit dans la zone où les 2 courbes se croisent.
Pression partielle
Pression de saturation

## Diagramme de Mollier
Données du diagramme de Mollier
Température (°C) | P de saturation (kN/m²) | Température (°C) | P de saturation (kN/m²) | Température (°C) | P de saturation (kN/m²)
-10 | 0.28 | 3.5 | 0.8 | 17 | 1.95
-9.5 | 0.29 | 4 | 0.83 | 17.5 | 2.015
-9 | 0.3 | 4.5 | 0.855 | 18 | 2.08
-8.5 | 0.315 | 5 | 0.88 | 18.5 | 2.14
-8 | 0.33 | 5.5 | 0.91 | 19 | 2.2
-7.5 | 0.34 | 6 | 0.94 | 19.5 | 2.275
-7 | 0.35 | 6.5 | 0.97 | 20 | 2.35
-6.5 | 0.36 | 7 | 1 | 20.5 | 2.425
-6 | 0.37 | 7.5 | 1.04 | 21 | 2.5
-5.5 | 0.385 | 8 | 1.075 | 21.5 | 2.585
-5 | 0.4 | 8.5 | 1.11 | 22 | 2.67
-4.5 | 0.42 | 9 | 1.14 | 22.5 | 2.75
-4 | 0.44 | 9.5 | 1.185 | 23 | 2.83
-3.5 | 0.46 | 10 | 1.23 | 23.5 | 2.91
-3 | 0.48 | 10.5 | 1.265 | 24 | 2.99
-2.5 | 0.5 | 11 | 1.3 | 24.5 | 3.09
-2 | 0.52 | 11.5 | 1.35 | 25 | 3.19
-1.5 | 0.545 | 12 | 1.4
-1 | 0.57 | 12.5 | 1.45
-0.5 | 0.595 | 13 | 1.5
0 | 0.62 | 13.5 | 1.55
0.5 | 0.64 | 14 | 1.6
1 | 0.66 | 14.5 | 1.66
1.5 | 0.69 | 15 | 1.72
2 | 0.72 | 15.5 | 1.775
2.5 | 0.725 | 16 | 1.83
3 | 0.77 | 16.5 | 1.89
Diagramme de Mollier
0.83
1.60
2.43
3.29
Point de rosée